## Fyzikální vlastnosti PTFE
Fyzikální vlastnosti PTFE | Zkušební metoda ASTM/DIN | Jednotky | PTFE
Barva | - | - | bílý
Hustota | D792 | - | 2,15-2,17
Absorpce vody (po 24 hodinách) | D570 | % | 0.01
Bod tání | D2117 | °C | 327
Tepelná vodivost | C117 | W/K.m | 0.26
Koef.linear.tepelné roztažnosti průměrná hodnota mezi 23°C až 100°C | D696 | 10-5/°C | 13-17
Max. provozní teplota na vzduchu krátkodobá | - | °C | 300
Max. a min. provozní teplota na vzduchu trvalá | - | °C | +260 / -200°C
Teplota deformace pod zatížením - 1,9MPa | D648 | °C | 50
Pevnost v tahu | ASTM D1457 | N/mm^2 | 28 - 32
Průtažnost | D638 | % | 75 - 450
Modul pružnosti | D638 | N/mm^2 | 340 - 638
Tlak, který způsobí 1% deformaci (při 23°C) | - | N/mm^2 | 3,9 - 4,4
Vrubová houževnatost |  | kJ/mm^2 | 13
Tvrdost Shore | D2240 | - | 50 - 60
Dielektrická konstanta 50Hz - 10m^9 Hz | - | - | 2,0 - 2,1
Dynamický součinitel tření |  |  | 0,15 - 0,25